## Folienüberblick für website
Nr. | Verwendung | Material | Stärke [mm] | Struktur | Oberfläche | Farbe | RAL-Farben | Maße | Hersteller | Bezeichnung | aktualisiert am:
98 | Teich, Moorbiotope | PVC | 1.5 | homogen | glatt | schwarz |  | 2,00 x 15 | Elbtal | Elbesecur WTB 150 | 2016-07-14
92 | Abdeckband | EPDM | 1.5 | homogen |  | schwarz |  | 0,20 x 20 | Unbekannt |  | 2017-03-10
93 | Abdeckband | EPDM | 1.5 | homogen |  | schwarz |  | 1,20 x 20 | Unbekannt |  | 2017-03-10
81 | Dach-, Teichabdichtung | EPDM | 1.3 | homogen |  | schwarz |  | 0,43 x 20 | Unbekannt |  | 2017-03-10
82 | Dach-, Teichabdichtung | EPDM | 1.3 | homogen |  | schwarz |  | 0,65 x 20 | Unbekannt |  | 2017-03-10
83 | Dach-, Teichabdichtung | EPDM | 1.3 | homogen |  | schwarz |  | 1,30 x 20 | Unbekannt |  | 2017-03-10
84 | Dach-, Teichabdichtung | EPDM | 1.3 | homogen |  | schwarz |  | Plane nach Maß | Unbekannt |  | 2017-03-10
85 | Dach-, Teichabdichtung | EPDM | 1.5 | homogen |  | schwarz |  | 0,43 x 20 | Unbekannt |  | 2017-03-10
86 | Dach-, Teichabdichtung | EPDM | 1.5 | homogen |  | schwarz |  | 0,65 x 20 | Unbekannt |  | 2017-03-10
87 | Dach-, Teichabdichtung | EPDM | 1.5 | homogen |  | schwarz |  | 1,30 x 20 | Unbekannt |  | 2017-03-10
88 | Dach-, Teichabdichtung | EPDM | 1.5 | homogen |  | schwarz |  | Plane nach Maß | Unbekannt |  | 2017-03-10
89 | Dachabdichtung | EPDM | 1.5 | vlieskaschiert |  | schwarz |  | 0,43 x 20 | Unbekannt |  | 2017-03-10
90 | Dachabdichtung | EPDM | 1.5 | vlieskaschiert |  | schwarz |  | 0,65 x 20 | Unbekannt |  | 2017-03-10
91 | Dachabdichtung | EPDM | 1.5 | vlieskaschiert |  | schwarz |  | 1,30 x 20 | Unbekannt |  | 2017-03-10
28 | Flachdachabdichtung, Dach ohne Begrünung | PVC | 1.5 | gewebe |  | hellgrau |  | 0,77 x 20 | Sika | Sikaplan 15G | 2017-03-10
29 | Flachdachabdichtung, Dach ohne Begrünung | PVC | 1.5 | gewebe |  | hellgrau |  | 1,00 x 20 | Sika | Sikaplan 15G | 2017-03-10
30 | Flachdachabdichtung, Dach ohne Begrünung | PVC | 1.5 | gewebe |  | hellgrün |  | 1,54 x 20 | Sika | Sikaplan 15G | 2017-03-10
31 | Flachdachabdichtung, Dach ohne Begrünung | PVC | 1.5 | gewebe |  | hellgrün |  | 2,00 x 20 | Sika | Sikaplan 15G | 2017-03-10
32 | Flachdachabdichtung, Dach ohne Begrünung | PVC | 1.5 | gewebe |  | schiefergrau | RAL 7015 | 1,54 x 20 | Sika | Sikaplan 15G | 2017-03-10
33 | Flachdachabdichtung, Dach ohne Begrünung | PVC | 1.5 | gewebe |  | schiefergrau | RAL 7015 | 2,00 x 20 | Sika | Sikaplan 15G | 2017-03-10
26 | Ökodach mit Begrünung | PVC | 1.5 | gewebe | glatt | olivgrün | RAL 6003 | 2,00 x 20 | Sika | Sikaplan WP 5130-15R | 2016-06-13
27 | Ökodach mit Begrünung | PVC | 1.5 | gewebe | glatt | olivgrün | RAL 6003 | Plane nach Maß | Sika | Sikaplan WP 5130-15R | 2016-06-13
94 | Schwimmbad | PVC | 1.5 | gewebe |  | blau / sand |  | 1,65 x 25 | Renolit | Alkorplan Standard | 2016-06-24
3 | Schwimmbad, Pool | PVC | 1.6 | gewebe | glatt | adriablau |  | 1,65 x 25 | Sika | Sikaplan WP 3150-16R | 2017-03-10
4 | Schwimmbad, Pool | PVC | 1.6 | gewebe | glatt | adriablau |  | 2,05 x 25 | Sika | Sikaplan WP 3150-16R | 2017-03-10
6 | Schwimmbad, Pool | PVC | 1.6 | gewebe | glatt | hellblau |  | 1,65 x 25 | Sika | Sikaplan WP 3150-16R | 2017-03-10
7 | Schwimmbad, Pool | PVC | 1.6 | gewebe | glatt | hellblau |  | 2,05 x 25 | Sika | Sikaplan WP 3150-16R | 2017-03-10
9 | Schwimmbad, Pool | PVC | 1.6 | gewebe | glatt | grün |  | 1,65 x 25 | Sika | Sikaplan WP 3150-16R | 2017-03-10
10 | Schwimmbad, Pool | PVC | 1.6 | gewebe | glatt | grün |  | 2,05 x 25 | Sika | Sikaplan WP 3150-16R | 2017-03-10
12 | Schwimmbad, Pool | PVC | 1.6 | gewebe | glatt | mausgrau | RAL 7048 | 1,65 x 25 | Sika | Sikaplan WP 3150-16R | 2017-03-10
13 | Schwimmbad, Pool | PVC | 1.6 | gewebe | glatt | mausgrau | RAL 7048 | 2,05 x 25 | Sika | Sikaplan WP 3150-16R | 2017-03-10
15 | Schwimmbad, Pool | PVC | 1.6 | gewebe | glatt | beige |  | 1,65 x 25 | Sika | Sikaplan WP 3150-16R | 2017-03-10
16 | Schwimmbad, Pool | PVC | 1.6 | gewebe | glatt | beige |  | 2,05 x 25 | Sika | Sikaplan WP 3150-16R | 2017-03-10
18 | Schwimmbad, Pool | PVC | 1.6 | gewebe | glatt | weiss |  | 1,65 x 25 | Sika | Sikaplan WP 3150-16R | 2017-03-10
19 | Schwimmbad, Pool | PVC | 1.6 | gewebe | glatt | weiss |  | 2,05 x 25 | Sika | Sikaplan WP 3150-16R | 2017-03-10
99 | Schwimmbad, Pool | FPO-PE | 1.5 | homogen | rutschhemmend/glatt | azurblau | RAL 5009 | 0,60 x 25 | Agru | relax RU/G azurblau | 2016-07-14
100 | Schwimmbad, Pool | FPO-PE | 1.8 | homogen | rutschhemmend/glatt | azurblau | RAL 5009 | 2,00 x 25 | Agru | relax RU/G azurblau | 2016-07-14
101 | Schwimmbad, Pool | FPO-PE | 1.5 | Glasvlies | rutschhemmend/glatt | azurblau | RAL 5009 | 0,60 x 25 | Agru | relax RU/G azurblau | 2016-07-14
102 | Schwimmbad, Pool | FPO-PE | 1.8 | Glasvlies | rutschhemmend/glatt | azurblau | RAL 5009 | 2,00 x 25 | Agru | relax RU/G azurblau | 2016-07-14
103 | Schwimmbad, Pool | FPO-PE | 1.5 | homogen | rutschhemmend/glatt | hellblau |  | 0,60 x 25 | Agru | relax RU/G hellblau | 2016-07-14
104 | Schwimmbad, Pool | FPO-PE | 1.8 | homogen | rutschhemmend/glatt | hellblau |  | 2,00 x 25 | Agru | relax RU/G hellblau | 2016-07-14
105 | Schwimmbad, Pool | FPO-PE | 1.5 | Glasvlies | rutschhemmend/glatt | hellblau |  | 0,60 x 25 | Agru | relax RU/G hellblau | 2016-07-14
106 | Schwimmbad, Pool | FPO-PE | 1.8 | Glasvlies | rutschhemmend/glatt | hellblau |  | 2,00 x 25 | Agru | relax RU/G hellblau | 2016-07-14
107 | Schwimmbad, Pool | FPO-PE | 1.5 | homogen | rutschhemmend/glatt | grau |  | 0,60 x 25 | Agru | relax RU/G grau | 2016-07-14
108 | Schwimmbad, Pool | FPO-PE | 1.8 | homogen | rutschhemmend/glatt | grau |  | 2,00 x 25 | Agru | relax RU/G grau | 2016-07-14
109 | Schwimmbad, Pool | FPO-PE | 1.5 | homogen | rutschhemmend/glatt | weiß |  | 0,60 x 25 | Agru | relax RU/G weiß | 2016-07-14
110 | Schwimmbad, Pool | FPO-PE | 1.8 | homogen | rutschhemmend/glatt | weiß |  | 2,00 x 25 | Agru | relax RU/G weiß | 2016-07-14
111 | Schwimmbad, Pool | FPO-PE | 1.5 | Glasvlies | rutschhemmend/glatt | weiß |  | 0,60 x 25 | Agru | relax RU/G weiß | 2016-07-14
112 | Schwimmbad, Pool | FPO-PE | 1.8 | Glasvlies | rutschhemmend/glatt | weiß |  | 2,00 x 25 | Agru | relax RU/G weiß | 2016-07-14
113 | Schwimmbad, Pool | FPO-PE | 1.5 | homogen | rutschhemmend/glatt | anthrazit | RAL 7016 | 0,60 x 25 | Agru | relax RU/G | 2016-07-14
5 | Schwimmbad, Pool, rutschhemmend | PVC | 1.6 | gewebe | rutschhemmend | adriablau |  | 1,65 x 10 | Sika | Sikaplan WP 3150-16RE | 2017-03-10
8 | Schwimmbad, Pool, rutschhemmend | PVC | 1.6 | gewebe | rutschhemmend | hellblau |  | 1,65 x 10 | Sika | Sikaplan WP 3150-16RE | 2017-03-10
11 | Schwimmbad, Pool, rutschhemmend | PVC | 1.6 | gewebe | rutschhemmend | grün |  | 1,65 x 10 | Sika | Sikaplan WP 3150-16RE | 2017-03-10
14 | Schwimmbad, Pool, rutschhemmend | PVC | 1.6 | gewebe | rutschhemmend | mausgrau | RAL 7048 | 1,65 x 10 | Sika | Sikaplan WP 3150-16RE | 2017-03-10
17 | Schwimmbad, Pool, rutschhemmend | PVC | 1.6 | gewebe | rutschhemmend | beige |  | 1,65 x 10 | Sika | Sikaplan WP 3150-16RE | 2017-03-10
20 | Schwimmbad, Pool, rutschhemmend | PVC | 1.6 | gewebe | rutschhemmend | weiss |  | 1,65 x 10 | Sika | Sikaplan WP 3150-16RE | 2017-03-10
95 | Schwimmteich | PVC | 1.5 | gewebe | glatt | grün/schwarz |  |  | Elbtal | Elbesecur WTG 150 | 2016-07-14
96 | Schwimmteich | PVC | 1.5 | gewebe | glatt | schwarz |  |  | Elbtal | Elbesecur WTG 150 | 2016-07-14
97 | Schwimmteich,rutschhemmend | PVC | 2 | gewebe | rutschhemmend | grün/schwarz |  |  | Elbtal | Elbesecur WTTG 200 | 2016-07-14
34 | Teich, Schwimmteich | PVC | 1 | homogen | glatt | schwarz |  | 2,00 x 20 | Sika | Sikaplan WP 5140-10H | 2017-03-10
35 | Teich, Schwimmteich | PVC | 1 | homogen | glatt | schwarz |  | Plane nach Maß | Sika | Sikaplan WP 5140-10H | 2017-03-10
36 | Teich, Schwimmteich | PVC | 1 | homogen | glatt | olivgrün | RAL 6003 | 2,00 x 20 | Sika | Sikaplan WP 5130-10H | 2017-03-10
37 | Teich, Schwimmteich | PVC | 1 | homogen | glatt | olivgrün | RAL 6003 | Plane nach Maß | Sika | Sikaplan WP 5130-10H | 2017-03-10
38 | Teich, Schwimmteich | PVC | 1.5 | homogen | glatt | olivgrün | RAL 6003 | 2,00 x 15 | Sika | Sikaplan WP 5130-15H | 2017-03-10
39 | Teich, Schwimmteich | PVC | 1.5 | homogen | glatt | oliv/anthrazit | RAL 6003/RAL 7016 | 2,00 x 15 | Riflex |  | 2017-03-10
40 | Teich, Schwimmteich | PVC | 1.5 | homogen | glatt | olivgrün | RAL 6003 | Plane nach Maß | Sika | Sikaplan WP 5130-15H | 2017-03-10
41 | Teich, Schwimmteich | PVC | 1.5 | homogen |  | farngrün | RAL 6025 | 2,05 x 15 | Elbtal |  | 2017-03-10
42 | Teich, Schwimmteich | PVC | 1.5 | homogen |  | farngrün | RAL 6025 | Plane nach Maß |  |  | 2017-03-10
43 | Teich, Schwimmteich | PVC | 1.5 | homogen | glatt | maigrün | RAL 6017 | 2,00 x300 | Sika | Sikaplan WP 5130-15H | 2017-03-10
44 | Teich, Schwimmteich | PVC | 1.5 | homogen | glatt | maigrün | RAL 6017 | Plane nach Maß | Sika | Sikaplan WP 5130-15H | 2017-03-10
45 | Teich, Schwimmteich | PVC | 1.5 | homogen | glatt | blau (petrol) |  | 2,00 x300 | Sika | Sikaplan WP 5130-15H | 2017-03-10
46 | Teich, Schwimmteich | PVC | 1.5 | homogen | glatt | blau (petrol) |  | Plane nach Maß | Sika | Sikaplan WP 5130-15H | 2017-03-10
47 | Teich, Schwimmteich | PVC | 1.5 | homogen | glatt | mausgrau | RAL 7048 | 2,00 x300 | Sika | Sikaplan WP 5130-15H | 2017-03-10
48 | Teich, Schwimmteich | PVC | 1.5 | homogen | glatt | mausgrau | RAL 7048 | Plane nach Maß | Sika | Sikaplan WP 5130-15H | 2017-03-10
49 | Teich, Schwimmteich | PVC | 1.5 | homogen | glatt | schwarz |  | 2,00 x 15 | Sika | Sikaplan WP 5140-15H | 2017-03-10
50 | Teich, Schwimmteich | PVC | 1.5 | homogen | glatt | schwarz |  | Plane nach Maß | Sika | Sikaplan WP 5140-15H | 2017-03-10
51 | Teich, Schwimmteich | PVC | 2 | homogen | glatt | olivgrün | RAL 6003 | 2,00 x 15 | Sika | Sikaplan WP 5130-20H | 2017-03-10
52 | Teich, Schwimmteich | PVC | 2 | homogen | glatt | schwarz |  | 2,00 x 15 | Sika | Sikaplan WP 5140-20H | 2017-03-10
53 | Teich, Schwimmteich | PVC | 1.5 | gewebe | glatt | olivgrün | RAL 6003 | 2,00 x 20 | Sika | Sikaplan WP 5130-15R | 2017-03-10
54 | Teich, Schwimmteich | PVC | 1.5 | gewebe | rutschhemmend | olivgrün | RAL 6003 | 1,65 x 20 | Sika | Sikaplan WP 5130-15RE | 2017-03-10
55 | Teich, Schwimmteich | PVC | 1.5 | gewebe | rutschhemmend | schwarz |  | 1,65 x 20 | Unbekannt |  | 2017-03-10
56 | Teich, Schwimmteich | PVC | 1.5 | gewebe | glatt | staubgrau | RAL 7037 | 2,00 x 20 | Sika | Sikaplan WP 5130-15R | 2017-03-10
57 | Teich, Schwimmteich | PVC | 1.5 | gewebe | glatt | patinagrün | RAL 6000 | 2,00 x 15 | Unbekannt |  | 2017-03-10
58 | Teich, Schwimmteich | PVC | 1.5 | gewebe | glatt | maigrün | RAL 6017 | 2,00 x 20 | Sika | Sikaplan WP 5100-15R | 2017-03-10
70 | Teich, Schwimmteich | FPO-PP | 1.3 | glasvliesarmiert | strukturiert | blassgrün | RAL 6021 | 2,00 x 20 | Sika | Sikaplan WT 5300-13C | 2017-03-10
71 | Teich, Schwimmteich | FPO-PP | 1.3 | glasvliesarmiert | rutschemmend | blassgrün | RAL 6021 | 1,10 x 20 | Sika | Sikaplan WT 5300-13CE | 2017-03-10
72 | Teich, Schwimmteich | FPO-PP | 1.3 | glasvliesarmiert | strukturiert | patinagrün | RAL 6000 | 2,00 x 20 | Sika | Sikaplan WT 5300-13C | 2017-03-10
73 | Teich, Schwimmteich | FPO-PP | 1.3 | glasvliesarmiert | rutschemmend | patinagrün | RAL 6000 | 1,10 x 20 | Sika | Sikaplan WT 5300-13CE | 2017-03-10
74 | Teich, Schwimmteich | FPO-PP | 1.3 | glasvliesarmiert | strukturiert | fenstergrau | RAL 7040 | 2,00 x 20 | Sika | Sikaplan WT 5300-13C | 2017-03-10
75 | Teich, Schwimmteich | FPO-PP | 1.3 | glasvliesarmiert | strukturiert | telegrau | RAL 7046 | 2,00 x 20 | Sika | Sikaplan WT 5300-13C | 2017-03-10
76 | Teich, Schwimmteich | FPO-PP | 1.3 | glasvliesarmiert | strukturiert | blaugrau | RAL 7031 | 2,00 x 20 | Sika | Sikaplan WT 5300-13C | 2017-03-10
77 | Teich, Schwimmteich | FPO-PP | 1.3 | glasvliesarmiert | strukturiert | granitgrau | RAL 7026 | 2,00 x 20 | Sika | Sikaplan WT 5300-13C | 2017-03-10
78 | Teich, Schwimmteich | FPO-PP | 1.3 | glasvliesarmiert | strukturiert | dunkelanthrazit | RAL 7016 | 2,00 x 20 | Sika | Sikaplan WT 5300-13C | 2017-03-10
79 | Teich, Schwimmteich | FPO-PP | 1.5 | glasvliesarmiert | strukturiert | blassgrün | RAL 6021 | 2,00 x 20 | Sika | Sikaplan WT 5300-15C | 2017-03-10
80 | Teich, Schwimmteich | FPO-PP | 1.5 | glasvliesarmiert | strukturiert | platinagrün | RAL 6000 | 2,00 x 20 | Sika | Sikaplan WT 5300-15C | 2017-03-10
21 | Teich, Wurzelschutz | PVC | 1 | homogen | glatt | olivgrün | RAL 6003 | 2,00 x 20 | Sika | Sikaplan WP 5130-10H | 2017-03-10
22 | Teich, Wurzelschutz | PVC | 1 | homogen | glatt | olivgrün | RAL 6003 | Plane nach Maß | Sika | Sikaplan WP 5130-10H | 2017-03-10
23 | Teich, Wurzelschutz | PVC | 1.5 | homogen | glatt | olivgrün | RAL 6003 | 2,00 x 15 | Sika | Sikaplan WP 5130-15H | 2017-03-10
24 | Teich, Wurzelschutz | PVC | 1.5 | homogen | glatt | olivgrün | RAL 6003 | Plane nach Maß | Sika | Sikaplan WP 5130-15H | 2017-03-10
114 | Teichabdichtung | PE-VLD | 1.5 | homogen | rutschhemmend/glatt | schwarz |  | 2,00 x 25 | Agru | PEVLD RU/G schwarz | 2016-07-14
115 | Teichabdichtung | PE-VLD | 2 | homogen | rutschhemmend/glatt | schwarz |  | 2,00 x 25 | Agru | PEVLD RU/G schwarz | 2016-07-14
116 | Teichabdichtung | FPO-PP | 1.5 | homogen | rutschhemmend/glatt | smaragdgrün | RAL 6001 | 2,00 x 25 | Agru | FPP RU/G smaragdgrün | 2016-07-14
117 | Teichabdichtung | FPO-PP | 2 | homogen | rutschhemmend/glatt | smaragdgrün | RAL 6001 | 2,00 x 25 | Agru | FPP RU/G smaragdgrün | 2016-07-14
118 | Teichabdichtung | FPO-PP | 1.5 | homogen | rutschhemmend/glatt | chromoxidgrün | RAL 6020 | 2,00 x 25 | Agru | FPP RU/G chromoxidgrün | 2016-07-14
119 | Teichabdichtung | FPO-PP | 2 | homogen | rutschhemmend/glatt | chromoxidgrün | RAL 6020 | 2,00 x 25 | Agru | FPP RU/G chromoxidgrün | 2016-07-14
59 | Teichrandfolie | PVC | 1.5 | vlieskaschiert |  | grau |  | 0,20 x 15 | Unbekannt |  | 2017-03-10
60 | Wurzelschutz | PE-LD | 1 |  |  | schwarz |  | 6 x 166,7 | Unbekannt |  | 2017-03-10
61 | Wurzelschutz | PE-LD | 1 |  |  | schwarz |  | Plane nach Maß | Unbekannt |  | 2017-03-10
62 | Wurzelschutz | PE-LD | 1 |  |  | schwarz |  | 6 x 166,7 | Unbekannt |  | 2017-03-10
63 | Wurzelschutz | PE-LD | 1 |  |  | schwarz |  | Plane nach Maß | Unbekannt |  | 2017-03-10
64 | Wurzelschutz | PE-LD | 1.5 |  |  | schwarz |  | 6 x 120 | Unbekannt |  | 2017-03-10
65 | Wurzelschutz | PE-LD | 1.5 |  |  | schwarz |  | Plane nach Maß | Unbekannt |  | 2017-03-10